## Sheet1
楼层 | 宽 | 高 | 备注
1 | 3.4 | 3.55 | 窗帘： 一.质量要求 1.纤维成分：聚酯纤维≥96%； 2.单位面积质量≥300g/㎡； 3.断裂强力经向≥2300N，纬向≥1430N，撕破强力经向≥40N，纬向≥125N； 4.遮光率≥95%； 5.抗污性能≥4级； 6.水洗尺寸变化率经纬向-4%～+3%，干洗尺寸变化率经纬向-4%～+3%； 7.耐光色牢度≥3级，耐皂洗色牢度≥3级，耐水色牢度≥3级，耐干洗色牢度≥3级，耐热压色牢度≥3级。 二.工艺制作要求: 1.针迹大小一致，缝纫线条笔直流畅，无跳针、漏针现象。 2.褶皱比例1:1.5 3.左右卷边3cm,底部卷边10cm, 4.挂钩采用不锈钢S型挂钩 三.窗帘布带： 1.成分：100%聚酯纤维； ２.单位面积质量≥300g/㎡； 3.耐光色牢度≥3级，耐热压色牢度≥3级； 4.水、干洗尺寸变化率（%）：+2.0～-3.0； 5.断裂强力（N）：≥1600； 四.轨道要求： 1.采用铝合金轨道：抗拉强度≥160N，规定非比例延伸强度≥110N，断后伸长率（%）≥8。 2.外观要求：轨道表面膜层均匀，无皱纹、裂纹、鼓泡、流痕、发粘、凹陷、暗斑、针孔、划伤、凸包等可视缺陷。 3.规格尺寸要求：轨道壁厚≥1.2mm；高度≥26mm；宽度≥32mm。轨道承重≥40kg，走珠滑轮承重≥8kg。注：符合GB/T 5237.1-2017。 五.安装要求： 1.轨道每米不低于8个走珠，安装码间距不高于80cm。
| 4.9 | 3.55
| 4.9 | 3.55
| 4.9 | 3.55
| 4.9 | 3.55
| 4.9 | 3.55
| 2.3 | 3.55
| 4.9 | 3.55
| 4.9 | 3.55
| 4.9 | 3.55
| 4.9 | 3.55
| 3.4 | 3.55
2 | 3.4 | 2.53
| 4.9 | 2.53
| 4.9 | 2.53
| 4.9 | 2.53
| 4.9 | 2.53
| 4.9 | 2.53
| 2.3 | 2.53
| 4.9 | 2.53
| 4.9 | 2.53
| 4.9 | 2.53
| 4.9 | 2.53
3 | 3.4 | 2.53
| 4.9 | 2.53
| 4.9 | 2.53
| 4.9 | 2.53
| 4.9 | 2.53
| 4.9 | 2.53
| 2.3 | 2.53
| 4.9 | 2.53
| 4.9 | 2.53
| 4.9 | 2.53
| 4.9 | 2.53
| 4.9 | 2.53
| 4.9 | 2.53
4 | 3.4 | 2.53
| 4.9 | 2.53
| 4.9 | 2.53
| 4.9 | 2.53
| 4.9 | 2.53
| 4.9 | 2.53
| 2.3 | 2.53
| 4.9 | 2.53
| 4.9 | 2.53
| 4.9 | 2.53
| 4.9 | 2.53
| 4.9 | 2.53
| 4.9 | 2.53
5 | 3.4 | 2.53
| 4.9 | 2.53
| 4.9 | 2.53
| 4.9 | 2.53
| 4.9 | 2.53
| 4.9 | 2.53
| 2.3 | 2.53
| 4.9 | 2.53
| 4.9 | 2.53
| 4.9 | 2.53
| 4.9 | 2.53
| 4.9 | 2.53
| 4.9 | 2.53
6 | 3.4 | 2.53
| 4.9 | 2.53
| 4.9 | 2.53
| 4.9 | 2.53
| 4.9 | 2.53
| 4.9 | 2.53
| 2.3 | 2.53
| 4.9 | 2.53
| 4.9 | 2.53
| 4.9 | 2.53
| 4.9 | 2.53
| 4.9 | 2.53
| 4.9 | 2.53
7 | 3.4 | 2.53
| 4.9 | 2.53
| 4.9 | 2.53
| 4.9 | 2.53
| 4.9 | 2.53
| 4.9 | 2.53
| 2.3 | 2.53
| 4.9 | 2.53
| 4.9 | 2.53
| 4.9 | 2.53
| 4.9 | 2.53
| 4.9 | 2.53
| 4.9 | 2.53
8 | 4.9 | 3.65
| 3.7 | 3.65
| 4.9 | 3.65
| 4.9 | 3.65
| 4.9 | 3.65
| 4 | 3.65
| 4.9 | 3.65
| 4.9 | 3.65